## 데이터 (hidden)
업체명 | 검사자
김선화
MCS | 지아
SST | 수연
HIC | 박소연
AYE | 김춘화
NEXT | 이은실
메카텍
테스트메카
오킨스
DI
ODT
FINE
KI

## 3월 02일
3월 02일 |  |  |  | 공 정 불 량 율
No | 월 | 일 | 업체명 | 품명 | 품번 | 원재료명 | Color | 검사수량 | 양품 | 불량 | 불량률 | 불 량 내 용 | [13 empty] | 생산 LOT |  |  | 작업자 | 검사자 | 비고
[12 empty] | 미성형 | BURR | 수축 | 찍힘 | 긁힘 | 이물 (기름) | 단차 (빨림) | 흑점 색상상이 | 파손크랙 (후크) | 파손 (코아) | 크랙 | 뜯김 | 게이트 막힘 | 가스 (기포) | 생산 날짜 | 설비 | 주.야
1 | 3 | 2 | SST | BASE | KR6458AB456PMA | SF2250EPR | B/K | 2718 | 2590 | 128 | 4.709% | 116 |  |  | 10 |  | 2 | [8 empty] | 20210302 | 7 | B | 이형준 | 지아
1 | 2 | 2 | AYE | BASE | NP635-315-006#IN-B | LG35 | B/K | 500 | 500 | 0 | 0% | [14 empty] | 20210302 | 13 | A | 하선동 | 지아
2 | 3 | 2 | AYE | BASE | NP635-315-006#IN-B | LG35 | B/K | 2831 | 2820 | 11 | 0.3886% | 8 |  |  | 1 |  | 2 | [8 empty] | 20210302 | 13 | B | 이형준 | 지아
3 | 3 | 2 | SST | STOPPER | KR6197-D475PA | SF2255 | B/K | 955 | 950 | 5 | 0.5236% | [5 empty] | 5 | [8 empty] | 20210302 | 5 | A | 하선동 | 지아
4 | 3 | 2 | SST | STOPPER | KR6197-D475PA | SF2255 | B/K | 1631 | 1620 | 11 | 0.6744% | [5 empty] | 11 | [8 empty] | 20210302 | 5 | B | 이형준 | 지아
5 | 3 | 2 | SST | BASE | K-JR01920-B414AZB | SGP2020R | B/K | 372 | 370 | 2 | 0.5376% | 2 | [13 empty] | 20210226 | 4 | A | 하선동 | 지아 | ACAV 선별품
6 | 3 | 2 | AYE |  | NP635-315-006#LB | SGP2020R | N/P | 880 | 880 | 0 | 0% | [14 empty] | 20210216 | 12 | A | 하선동 | 수연
7 | 3 | 2 | AYE |  | NP635-315-006#IN-A | SGP2033 | B/K | 2188 | 2100 | 88 | 4.022% |  | 88 | [12 empty] | 20210227 | 11 | A | 하선동 | 수연
8 | 3 | 2 | AYE |  | NP635-315-006#IN-A | SGP2033 | B/K | 2124 | 2110 | 14 | 0.6591% |  |  |  | 4 |  | 10 | [8 empty] | 20210302 | 11 | A | 하선동 | 수연
9 | 3 | 2 | AYE | BASE | NP635-315-006#IN-B | LG35 | B/K | 2349 | 2298 | 51 | 2.171% | [12 empty] | 51 |  | 20210302 | 13 | A | 하선동 | 수연
10 | 3 | 2 | SST | BASE | K-JR01920-B414AZB | SGP2020R | B/K | 2116 | 2100 | 16 | 0.7561% | 6 | [7 empty] | 10 | [5 empty] | 20210227 | 4 | A | 하선동 | 박소연
11 | 3 | 2 | SST | BASE | K-JR01920-B414AZB | SGP2020R | B/K | 300 | 300 | 0 | 0% | [14 empty] | 20210302 | 4 | A | 하선동 | 박소연
12 | 3 | 2 | MCS | STOPPER | AMB0228A-KAA-R1 | SF2255 | B/K | 1310 | 1302 | 8 | 0.6107% |  |  |  | 5 |  | 3 | [8 empty] | 20210302 | 3 | A | 하선동 | 박소연
13 | 3 | 2 | NEXT | FLOTING | H과제 FLOATING_A1-01 | 8301 | N/P | 866 | 826 | 40 | 4.619% | [5 empty] | 19 |  | 21 | [6 empty] | 20210302 | 1 | B | 이형준 | 박소연
14 | 3 | 2 | AYE |  | NP635-315-006#IN-A | SGP2033 | B/K | 3499 | 3496 | 3 | 0.08574% | [5 empty] | 3 | [8 empty] | 20210302 | 11 | B | 이형준 | 박소연
15 | 3 | 2 | SST | BASE | K-JR01920-B414AZB | SGP2020R | B/K | 650 | 645 | 5 | 0.7692% | [8 empty] | 4 |  |  |  | 1 |  | 20210302 | 4 | A | 하선동 | 박소연
16 | 3 | 2 | SST | BASE | K-JR01920-B414AZB | SGP2020R | B/K | 1535 | 1525 | 10 | 0.6515% | 4 |  |  | 2 |  | 1 | [6 empty] | 3 |  | 20210302 | 4 | B | 이형준 | 박소연
17 | 3 | 2 | SST | COVER | K-JR01920-C01AWA | SGF2030 | B/K | 1266 | 1266 | 0 | 0% | [14 empty] | 20210226 | 14 | A | 하선동 | 김춘화
18 | 3 | 2 | SST | COVER | K-JR01920-C01AWA | SGF2030 | B/K | 2191 | 2190 | 1 | 0.04564% | [5 empty] | 1 | [8 empty] | 20210226 | 14 | B | 이형준 | 김춘화
19 | 3 | 2 | SST | COVER | K-JR01920-C01AWA | SGF2030 | B/K | 450 | 450 | 0 | 0% | [14 empty] | 20210227 | 14 | A | 하선동 | 김춘화
20 | 3 | 2 | SST | BASE | K-JR01918-B484AWA | SGF2030 | B/K | 1166 | 1161 | 5 | 0.4288% | [5 empty] | 5 | [8 empty] | 20210226 | 15 | A | 하선동 | 김춘화
21 | 3 | 2 | SST | BASE | KR6458AB456PMA | SF2250EPR | B/K | 500 | 485 | 15 | 3% | 11 |  |  | 4 | [10 empty] | 20210227 | 7 | A | 하선동 | 김춘화
22 | 3 | 2 | SST | BASE | KR6458AB456PMA | SF2250EPR | B/K | 2517 | 2440 | 77 | 3.059% | 57 |  |  | 17 |  | 3 | [8 empty] | 20210302 | 7 | A | 하선동 | 김춘화
23 | 3 | 2 | SST | BASE | K-JR01918-B484AWA | SGF2030 | B/K | 902 | 900 | 2 | 0.2217% | [5 empty] | 2 | [8 empty] | 20210226 | 15 | B | 이형준 | 김춘화
24 | 3 | 2 | SST | BASE | K-JR01918-B484AWA | SGF2030 | B/K | 1002 | 1000 | 2 | 0.1996% | [5 empty] | 2 | [8 empty] | 20210302 | 15 | A | 하선동 | 김춘화
25 | 3 | 2 | MCS | BASE | AMB0157C-KAA-R1 | SF2255 | B/K | 1189 | 1187 | 2 | 0.1682% |  |  |  | 2 | [10 empty] | 20210302 | 3 | A | 하선동 | 김춘화
26 | 3 | 2 | SST | COVER | K-JR01920-C01AWA | SGF2030 | B/K | 1800 | 1800 | 0 | 0% | [14 empty] | 20210302 | 14 | A | 하선동 | 김춘화
27 | 3 | 2 | AYE |  | NP635-315-006#LB | SGP2020R | N/P | 2373 | 2350 | 23 | 0.9692% | [7 empty] | 22 | 1 | [5 empty] | 20210226 | 12 | B | 이형준 | 김화
28 | 3 | 2 | AYE |  | NP635-315-006#LB | SGP2020R | N/P | 361 | 350 | 11 | 3.047% | [7 empty] | 11 | [6 empty] | 20210226 | 12 | A | 하선동 | 김화
29 | 3 | 2 | AYE |  | NP635-315-006#LB | SGP2020R | N/P | 2557 | 2500 | 57 | 2.229% | [7 empty] | 52 | 5 | [5 empty] | 20210225 | 12 | A | 하선동 | 김화
30 | 3 | 2 | SST | STOPPER | KR6197-D475PA | SF2255 | B/K | 2081 | 2030 | 51 | 2.451% | [5 empty] | 51 | [8 empty] | 20210302 | 5 | A | 하선동 | 김화
31 | 3 | 2 | SST | BASE | K-JR01920-B414AZB | SGP2020R | B/K | 1791 | 1780 | 11 | 0.6142% | 4 | [7 empty] | 6 |  | 1 |  |  |  | 20210226 | 4 | B | 이형준 | 김화
32 | 3 | 2 | SST | BASE | K-JR01920-B414AZB | SGP2020R | B/K | 182 | 180 | 2 | 1.099% | [8 empty] | 2 | [5 empty] | 20210302 | 4 | A | 하선동 | 김화
33 | 3 | 2 | SST | BASE | K-JR01920-B414AZB | SGP2020R | B/K | 1694 | 1688 | 6 | 0.3542% | 2 | [7 empty] | 4 | [5 empty] | 20210302 | 4 | A | 하선동 | 양은하
34 | 3 | 2 | SST | BASE | K-JR01920-B414AZB | SGP2020R | B/K | 880 | 877 | 3 | 0.3409% | 3 | [13 empty] | 20210302 | 4 | B | 이형준 | 양은하
35 | 3 | 2 | SST | BASE | K-JR01920-B414AZB | SGP2020R | B/K | 816 | 787 | 29 | 3.554% | [5 empty] | 4 |  |  | 25 | [5 empty] | 20210226 | 4 | A | 하선동 | 양은하
36 | 3 | 2 | SST | COVER | K-JR01920-C01AWA | SGF2030 | B/K | 2202 | 2201 | 1 | 0.04541% | [13 empty] | 1 | 20210302 | 14 | B | 이형준 | 양은하
37 | 3 | 2 | SST | COVER | K-JR01920-C01AWA | SGF2030 | B/K | 502 | 502 | 0 | 0% | [14 empty] | 20210302 | 14 | A | 하선동 | 양은하
38 | 3 | 2 | [5 empty] | 0 |  | 0 | #DIV/0!
39 | 3 | 2 | [5 empty] | 0 |  | 0 | #DIV/0!
40 | 3 | 2 | [5 empty] | 0 |  | 0 | #DIV/0!
41 | 3 | 2 | [5 empty] | 0 |  | 0 | #DIV/0!
42 | 3 | 2 | [5 empty] | 0 |  | 0 | #DIV/0!
43 | 3 | 2 | [5 empty] | 0 |  | 0 | #DIV/0!
44 | 3 | 2 | [5 empty] | 0 |  | 0 | #DIV/0!
45 | 3 | 2 | [5 empty] | 0 |  | 0 | #DIV/0!
46 | 3 | 2 | [5 empty] | 0 |  | 0 | #DIV/0!
47 | 3 | 2 | [5 empty] | 0 |  | 0 | #DIV/0!
29 | 3 | 2 | [5 empty] | 0 |  | 0 | #DIV/0!
30 | 3 | 2 | [5 empty] | 0 |  | 0 | #DIV/0!
31 | 3 | 2 | [5 empty] | 0 |  | 0 | #DIV/0!
32 | 3 | 2 | [5 empty] | 0 |  | 0 | #DIV/0!
33 | 3 | 2 | [5 empty] | 0 |  | 0 | #DIV/0!
34 | 3 | 2 | [5 empty] | 0 |  | 0 | #DIV/0!
35 | 3 | 2 | [5 empty] | 0 |  | 0 | #DIV/0!
36 | 3 | 2 | [5 empty] | 0 |  | 0 | #DIV/0!
37 | 3 | 2 | [5 empty] | 0 |  | 0 | #DIV/0!
38 | 3 | 2 | [5 empty] | 0 |  | 0 | #DIV/0!
39 | 3 | 2 | [5 empty] | 0 |  | 0 | #DIV/0!
40 | 3 | 02 | [5 empty] | 0 |  | 0 | #DIV/0!
[8 empty] | 55246 | 5950 | 690 | #DIV/0! | 213 | 88 | 0 | 45 | 0 | 124 | 0 | 106 | 57 |  |  |  | 55 | 1
1 | 3 | 2 | SST | LATCH | K-AR3552-1A(8C) | SGF2030 | N/P | 120 | 120 | 0 | 0% | [14 empty] | 20210226 | 2 | A | 하선동 | 김화 | 7.8 샘플
2 | 3 | 2 | [5 empty] | 0 |  | 0 | #DIV/0!
3 | 3 | 2 | [5 empty] | 0 |  | 0 | #DIV/0!
4 | 3 | 2 | [5 empty] | 0 |  | 0 | #DIV/0!
5 | 3 | 2 | [5 empty] | 0 |  | 0 | #DIV/0!
6 | 3 | 2 | [5 empty] | 0 |  | 0 | #DIV/0!
7 | 3 | 2 | [5 empty] | 0 |  | 0 | #DIV/0!
8 | 3 | 2 | [5 empty] | 0 |  | 0 | #DIV/0!
9 | 3 | 2 | [5 empty] | 0 |  | 0 | #DIV/0!
10 | 3 | 2 | [5 empty] | 0 |  | 0 | #DIV/0!
11 | 3 | 2 | [5 empty] | 0 |  | 0 | #DIV/0!
12 | 3 | 2 | [5 empty] | 0 |  | 0 | #DIV/0!
13 | 3 | 2 | [5 empty] | 0 |  | 0 | #DIV/0!
14 | 3 | 2 | [5 empty] | 0 |  | 0 | #DIV/0!
15 | 3 | 2 | [5 empty] | 0 |  | 0 | #DIV/0!

## 3월 03일
3월 03일 |  |  |  | 공 정 불 량 율
No | 월 | 일 | 업체명 | 품명 | 품번 | 원재료명 | Color | 검사수량 | 양품 | 불량 | 불량률 | 불 량 내 용 | [13 empty] | 생산 LOT |  |  | 작업자 | 검사자 | 비고
[12 empty] | 미성형 | BURR | 수축 | 찍힘 | 긁힘 | 이물 (기름) | 단차 (빨림) | 흑점 색상상이 | 파손크랙 (후크) | 파손 (코아) | 크랙 | 뜯김 | 게이트 막힘 | 가스 (기포) | 생산 날짜 | 설비 | 주.야
1 | 3 | 3 | SST | BASE | KR6458AB456PMA | SF2250EPR | B/K | 2737 | 2630 | 107 | 3.909% | 89 |  |  | 9 |  | 9 | [8 empty] | 20210303 | 7 | B | 이형준 | 지아
1 | 2 | 3 | AYE | BASE | NP635-315-006#IN-B | LG35 | B/K | 457 | 440 | 17 | 3.72% | 17 | [13 empty] | 20210303 | 13 | A | 하선동 | 지아
2 | 3 | 3 | AYE | BASE | NP635-315-006#IN-B | LG35 | B/K | 780 | 780 | 0 | 0% | [14 empty] | 20210303 | 13 | B | 이형준 | 지아
3 | 3 | 3 | SST | COVER | KR6156AC841TA | JD4901 | B/K | 750 | 750 | 0 | 0% | [14 empty] | 20210303 | 11 | A | 하선동 | 지아
4 | 3 | 3 | SST | COVER | KR6156AC841TA | JD4901 | B/K | 3000 | 3000 | 0 | 0% | [14 empty] | 20210303 | 11 | B | 이형준 | 지아
5 | 3 | 3 | SST | SLIDER | K-AR3532-1A | SGF2033 | N/P | 1792 | 1600 | 192 | 10.71% | [5 empty] | 1 |  |  | 191 | [5 empty] | 20210224 | 2 | A | 하선동 | 지아
6 | 3 | 3 | SST | BASE | K-JR01920-B414AZB | SGP2020R | B/K | 510 | 505 | 5 | 0.9804% | 1 | [7 empty] | 4 | [5 empty] | 20210226 | 4 | A | 하선동 | 수연
7 | 3 | 3 | SST | BASE | K-JR01920-B414AZB | SGP2020R | B/K | 660 | 650 | 10 | 1.515% | 2 | [7 empty] | 8 | [5 empty] | 20210303 | 4 | A | 하선동 | 수연
8 | 3 | 3 | SST | SLIDER | K-AR3532-1A | SGF2033 | N/P | 1493 | 1488 | 5 | 0.3349% | [8 empty] | 5 | [5 empty] | 20210225 | 2 | A | 하선동 | 수연
9 | 3 | 3 | AYE | BASE | NP635-315-006#IN-B | LG35 | B/K | 1660 | 1658 | 2 | 0.1205% | [6 empty] | 2 | [7 empty] | 20210303 | 13 | A | 하선동 | 수연
10 | 3 | 3 | MCS | BODY | AM0164A-A | E PR | B/K | 1185 | 1185 | 0 | 0% | [14 empty] | 20210303 | 8 | A | 하선동 | 수연
11 | 3 | 3 | MCS | ACTUACOR | AMB1936A-KAA-R1 | SGF2030 | B/K | 662 | 660 | 2 | 0.3021% |  |  |  |  | 2 | [9 empty] | 20210303 | 3 | A | 하선동 | 수연
12 | 3 | 3 | MCS | ACTUACOR | AMB1936A-KAA-R1 | SGF2030 | B/K | 100 | 100 | 0 | 0% | [14 empty] | 20210303 | 3 | A | 하선동 | 수연
13 | 3 | 3 | NEXT | FLOATING | H과제 FLOATING_A1-01 | 8301 | N/P | 560 | 559 | 1 | 0.1786% | 1 | [13 empty] | 20210303 | 1 | A | 하선동 | 박소연
14 | 3 | 3 | NEXT | FLOATING | H과제 FLOATING_A1-01 | 8301 | N/P | 760 | 760 | 0 | 0% | [14 empty] | 20210303 | 1 | B | 이형준 | 박소연
15 | 3 | 3 | AYE |  | NP635-315-006#LB | SGP2030R | N/P | 1434 | 1428 | 6 | 0.4184% | [7 empty] | 5 | 1 | [5 empty] | 20210303 | 12 | A | 하선동 | 박소연
16 | 3 | 3 | AYE |  | NP635-315-006#LB | SGP2030R | N/P | 2072 | 2056 | 16 | 0.7722% | [5 empty] | 5 |  | 8 | 3 | [5 empty] | 20210303 | 12 | B | 이형준 | 박소연
17 | 3 | 3 | SST | BASE | K-JR01920-B414AZB | SGP2020R | B/K | 978 | 970 | 8 | 0.818% | 1 | [7 empty] | 7 | [5 empty] | 20210303 | 4 | B | 이형준 | 박소연
18 | 3 | 3 | AYE | BASE | NP635-315-006#IN-B | LG35 | B/K | 1260 | 1251 | 9 | 0.7143% | 5 |  |  |  |  | 4 | [8 empty] | 20210303 | 13 | B | 이형준 | 박소연
19 | 3 | 3 | SST | COVER | K-JR01920-C01AWA | SGF2030 | B/K | 450 | 450 | 0 | 0% | [14 empty] | 20210302 | 14 | B | 이형준 | 김춘화
20 | 3 | 3 | SST | COVER | K-JR01920-C01AWA | SGF2030 | B/K | 1800 | 1800 | 0 | 0% | [14 empty] | 20210303 | 14 | A | 하선동 | 김춘화
21 | 3 | 3 | SST | COVER | K-AR3464-1A | SGF2033 | N/P | 10500 | 10500 | 0 | 0% | [14 empty] | 20210303 | 10 | A | 하선동 | 김춘화
22 | 3 | 3 | SST | BASE | KR6458AB456PMA | SF2250EPR | B/K | 2700 | 2570 | 130 | 4.815% | 103 |  |  | 27 | [10 empty] | 20210303 | 7 | A | 하선동 | 김춘화
23 | 3 | 3 | SST | SLIDER | K-AR3532-1A | SGF2033 | N/P | 2008 | 2000 | 8 | 0.3984% | [8 empty] | 8 | [5 empty] | 20210226 | 2 | B | 이형준 | 김춘화
24 | 3 | 3 | SST | SLIDER | K-AR3532-1A | SGF2033 | N/P | 3663 | 3651 | 12 | 0.3276% | 2 | [7 empty] | 10 | [5 empty] | 20210224 | 2 | B | 이형준 | 김춘화
25 | 3 | 3 | SST | STOPPER | KR6197-D475PA | SF2255 | B/K | 2259 | 2210 | 49 | 2.169% | [5 empty] | 49 | [8 empty] | 20210302 | 5 | B | 이형준 | 김화
26 | 3 | 3 | SST | STOPPER | KR6197-D475PA | SF2255 | B/K | 1503 | 1460 | 43 | 2.861% | 5 |  |  |  |  | 38 | [8 empty] | 20210303 | 5 | A | 하선동 | 김화
27 | 3 | 3 | SST | STOPPER | KR6197-D475PA | SF2255 | B/K | 2056 | 2000 | 56 | 2.724% | [5 empty] | 56 | [8 empty] | 20210226 | 5 | B | 이형준 | 김화
28 | 3 | 3 | SST | SLIDER | K-AR3532-1A | SGF2033 | N/P | 3013 | 3000 | 13 | 0.4315% | [7 empty] | 2 | 11 | [5 empty] | 20210226 | 2 | A | 하선동 | 김화
29 | 3 | 3 | NEXT | FLOATING | H과제 FLOATING_A1-01 | 8301 | N/P | 1990 | 1990 | 0 | 0% | [14 empty] | 20210303 | 1 | A | 하선동 | 김화
30 | 3 | 3 | SST | COVER | K-AR3464-1A | SGF2033 | N/P | 924 | 924 | 0 | 0% | [14 empty] | 20210303 | 10 | A | 하선동 | 양은하
31 | 3 | 3 | SST | COVER | K-AR3464-1A | SGF2033 | N/P | 834 | 834 | 0 | 0% | [14 empty] | 20210303 | 10 | B | 이형준 | 양은하
32 | 3 | 3 | SST | BASE | K-JR01920-B414AZB | SGP2020R | B/K | 1329 | 1323 | 6 | 0.4515% | 1 | [7 empty] | 5 | [5 empty] | 20210303 | 4 | B | 이형준 | 양은하
33 | 3 | 3 | SST | BASE | K-JR01920-B414AZB | SGP2020R | B/K | 863 | 860 | 3 | 0.3476% | 1 |  |  |  |  | 1 |  |  | 1 | [5 empty] | 20210303 | 4 | A | 하선동 | 양은하
34 | 3 | 3 | HIC | LID 2 | HRCS-03C15H1 | SGF2041 | B/K | 298 | 298 | 0 | 0% | [14 empty] | 20210303 | 3 | A | 하선동 | 양은하
35 | 3 | 3 | HIC | LID 2 | HRCS-03C15H1 | SGF2041 | B/K | 1872 | 1872 | 0 | 0% | [14 empty] | 20210303 | 3 | B | 이형준 | 양은하
36 | 3 | 3 | SST | COVER | K-JR01920-C01AWA | SGF2030 | B/K | 2776 | 2776 | 0 | 0% | [14 empty] | 20210303 | 14 | B | 이형준 | 양은하
37 | 3 | 3 | [5 empty] | 0 |  | 0 | #DIV/0!
38 | 3 | 3 | [5 empty] | 0 |  | 0 | #DIV/0!
39 | 3 | 3 | [5 empty] | 0 |  | 0 | #DIV/0!
40 | 3 | 3 | [5 empty] | 0 |  | 0 | #DIV/0!
41 | 3 | 3 | [5 empty] | 0 |  | 0 | #DIV/0!
42 | 3 | 3 | [5 empty] | 0 |  | 0 | #DIV/0!
43 | 3 | 3 | [5 empty] | 0 |  | 0 | #DIV/0!
44 | 3 | 3 | [5 empty] | 0 |  | 0 | #DIV/0!
45 | 3 | 3 | [5 empty] | 0 |  | 0 | #DIV/0!
46 | 3 | 3 | [5 empty] | 0 |  | 0 | #DIV/0!
47 | 3 | 3 | [5 empty] | 0 |  | 0 | #DIV/0!
29 | 3 | 3 | [5 empty] | 0 |  | 0 | #DIV/0!
30 | 3 | 3 | [5 empty] | 0 |  | 0 | #DIV/0!
31 | 3 | 3 | [5 empty] | 0 |  | 0 | #DIV/0!
32 | 3 | 3 | [5 empty] | 0 |  | 0 | #DIV/0!
33 | 3 | 3 | [5 empty] | 0 |  | 0 | #DIV/0!
34 | 3 | 3 | [5 empty] | 0 |  | 0 | #DIV/0!
35 | 3 | 3 | [5 empty] | 0 |  | 0 | #DIV/0!
36 | 3 | 3 | [5 empty] | 0 |  | 0 | #DIV/0!
37 | 3 | 3 | [5 empty] | 0 |  | 0 | #DIV/0!
38 | 3 | 3 | [5 empty] | 0 |  | 0 | #DIV/0!
39 | 3 | 3 | [5 empty] | 0 |  | 0 | #DIV/0!
40 | 3 | 03 | [5 empty] | 0 |  | 0 | #DIV/0!
[8 empty] | 63688 | 5950 | 700 | #DIV/0! | 228 | 0 | 0 | 36 | 2 | 163 | 2 | 15 | 254 |  |  |  | 0 | 0
1 | 3 | 3 | MCS | LATCH | AMB09E7B-KAA-R1 | JD4901 | B/K | 401 | 400 | 1 | 0.2494% | 1 | [13 empty] | 20210303 | 15 | B | 이형준 | 지아 | 1~2 샘플
2 | 3 | 3 | MCS | BASE | AMB0189A-KAA-R1 | SF2255 | B/K | 50 | 50 | 0 | 0% | [14 empty] | 20210303 | 15 | A | 하선동 | 지아 | 샘플
3 | 3 | 3 | MCS | LATCH PLATE | AMB09E8C-KAA-R1 | JD4901 | N/P | 428 | 400 | 28 | 6.542% | 3 | [5 empty] | 25 | [7 empty] | 20210303 | 2 | A | 하선동 | 지아 | 1~2 샘플
4 | 3 | 3 | MCS | STOPPER | AMB0243A-KAA-R1 | SF2255 | B/K | 100 | 100 | 0 | 0% | [14 empty] | 20210303 | 15 | A | 하선동 | 수연 | 1~2 샘플
5 | 3 | 3 | NEXT | BOTTOM |  | 8301 | B/K | 105 | 100 | 5 | 4.762% | [7 empty] | 5 | [6 empty] | 20210303 | 2 | A | 하선동 | 수연 | 샘플
6 | 3 | 3 | NEXT | TOP |  | 8301 | B/K | 106 | 100 | 6 | 5.66% | [7 empty] | 6 | [6 empty] | 20210303 | 2 | A | 하선동 | 수연 | 샘플
7 | 3 | 3 | [5 empty] | 3 |  | 3 | 100% | [7 empty] | 3 | [6 empty] | 20210302 |  |  |  | 수연
8 | 3 | 3 | [5 empty] | 0 |  | 0 | #DIV/0! | [14 empty] | 20210303 |  |  |  | 수연
9 | 3 | 3 | [5 empty] | 0 |  | 0 | #DIV/0! | [14 empty] | 20210302 |  |  |  | 수연
10 | 3 | 3 | [5 empty] | 0 |  | 0 | #DIV/0! | [18 empty] | 수연
11 | 3 | 3 | [5 empty] | 0 |  | 0 | #DIV/0! | [18 empty] | 수연
12 | 3 | 3 | [5 empty] | 0 |  | 0 | #DIV/0! | [18 empty] | 수연
13 | 3 | 3 | [5 empty] | 0 |  | 0 | #DIV/0! | [18 empty] | 수연
14 | 3 | 3 | [5 empty] | 0 |  | 0 | #DIV/0! | [18 empty] | 수연
15 | 3 | 3 | [5 empty] | 0 |  | 0 | #DIV/0! | [18 empty] | 수연
7 | 3 | 3 | SST | ADAPTER | KR6197-GT153PNA | SF2250EPR | N/P | 53 | 50 | 3 | 5.66% | [7 empty] | 3 | [6 empty] | 20210302 | 2 | A | 하선동 | 수연 | 샘플
8 | 3 | 3 | MCS | BASE | AMB0185A-KAA-R1 | SF2255 | B/K | 50 | 50 | 0 | 0% | [14 empty] | 20210303 | 15 | A | 하선동 | 수연 | 샘플
9 | 3 | 3 | MCS | STOPPER | AMB0243A-KAA-R1 | SF2255 | B/K | 50 | 50 | 0 | 0% | [14 empty] | 20210302 | 15 | A | 하선동 | 수연 | 샘플
10 | 3 | 3 | HIC | TOP | HRCS-00C11C | 7301 |  | 148 | 100 | 48 | 32.43% | 48 | [13 empty] | 20210224 | 11 | B | 이형준 | 박소연 | 재검
11 | 3 | 3 | SST | BASE | KR6463-B180PMA | SF2250EPR | B/K | 100 | 100 | 0 | 0% | [14 empty] | 20210303 | 11 | A | 하선동 | 김춘화 | 1~2 샘플
12 | 3 | 3 | SST | ADAPTER | KR6446-GD078PLA | PX13322 | W/T | 100 | 100 | 0 | 0% | [14 empty] | 20210303 | 2 | A | 하선동 | 김화 | 1.2샘플 (버 사사후 수리 올림)
13 | 3 | 3 | HIC | BOTTOM | HL480-1.0-10.0B1 | SGF2041 | B/K | 100 | 100 | 0 | 0% | [14 empty] | 20210303 | 3 | A | 하선동 | 김화 | 샘플
14 | 3 | 3 | HIC | TOP | HL480-1.0-10.0T1 | SGF2041 | B/K | 100 | 100 | 0 | 0% | [14 empty] | 20210303 | 3 | A | 하선동 | 김화 | 샘플
샘플

## 3월 04일
3월 04일 |  |  |  | 공 정 불 량 율
No | 월 | 일 | 업체명 | 품명 | 품번 | 원재료명 | Color | 검사수량 | 양품 | 불량 | 불량률 | 불 량 내 용 | [13 empty] | 생산 LOT |  |  | 작업자 | 검사자 | 비고
[12 empty] | 미성형 | BURR | 수축 | 찍힘 | 긁힘 | 이물 (기름) | 단차 (빨림) | 흑점 색상상이 | 파손크랙 (후크) | 파손 (코아) | 크랙 | 뜯김 | 게이트 막힘 | 가스 (기포) | 생산 날짜 | 설비 | 주.야
1 | 3 | 4 | MCS | BASE | AMB0188A-KAA-R1 | SF2255 | B/K | 639 | 620 | 19 | 2.973% |  |  |  | 4 |  |  |  |  | 15 | [5 empty] | 20210304 | 3 | A | 하선동 | 지아
1 | 2 | 4 | MCS | ACTUATOR | AMB1904D-KAA-R3 | SGF2050 | B/K | 1274 | 1240 | 34 | 2.669% |  |  |  | 11 |  | 2 |  | 21 | [6 empty] | 20210304 | 1 | B | 이형준 | 지아
2 | 3 | 4 | SST | BASE | KR6458AB456PMA | SF2250EPR | B/K | 2913 | 2890 | 23 | 0.7896% |  |  |  | 19 |  | 4 | [8 empty] | 20210304 | 7 | B | 이형준 | 지아
3 | 3 | 4 | SST | COVER | KR6156AC841TA | JD4901 | B/K | 2220 | 2220 | 0 | 0% | [14 empty] | 20210304 | 11 | B | 이형준 | 지아
4 | 3 | 4 | MCS | ADAPTER | AMB07U1A-KAA-R5 | SF2255 | B/K | 706 | 700 | 6 | 0.8499% | [5 empty] | 1 |  | 5 | [6 empty] | 20210304 | 2 | B | 이형준 | 지아
5 | 3 | 4 | AYE | BASE | NP635-315-006#IN-B | LG35 | B/K | 1512 | 1508 | 4 | 0.2646% | [5 empty] | 4 | [8 empty] | 20210303 | 13 | A | 하선동 | 수연
6 | 3 | 4 | SST | BASE | K-JR01920-B414AZB | SGP2020R | B/K | 440 | 440 | 0 | 0% | [14 empty] | 20210303 | 4 | B | 이형준 | 수연
7 | 3 | 4 | SST | BASE | K-JR01920-B414AZB | SGP2020R | B/K | 829 | 820 | 9 | 1.086% | 2 | [7 empty] | 7 | [5 empty] | 20210303 | 4 | A | 하선동 | 수연
8 | 3 | 4 | SST | BASE | K-JR01920-B414AZB | SGP2020R | B/K | 1619 | 1610 | 9 | 0.5559% | 4 | [7 empty] | 5 | [5 empty] | 20210304 | 4 | A | 하선동 | 수연
9 | 3 | 4 | AYE | BASE | NP635-315-006#IN-B | LG35 | B/K | 2458 | 2433 | 25 | 1.017% | [8 empty] | 25 | [5 empty] | 20210304 | 13 | A | 하선동 | 수연
10 | 3 | 4 | SST | COVER | KR6156AC841TA | JD4901 | B/K | 505 | 500 | 5 | 0.9901% | [12 empty] | 5 |  | 20210304 | 11 | A | 하선동 | 수연
11 | 3 | 4 | NEXT | FLOATING | H과제 FLOATING_A1-01 | 8301 | N/P | 2150 | 2150 | 0 | 0% | [14 empty] | 20210304 | 1 | A | 하선동 | 수연
12 | 3 | 4 | SST | STOPPER | KR6197-D475PA | SF2255 | B/K | 3601 | 3556 | 45 | 1.25% | 2 |  |  |  |  | 43 | [8 empty] | 20240225 | 5 | A | 하선동 | 수연
13 | 3 | 4 | SST | STOPPER | KR6197-D475PA | SF2255 | B/K | 825 | 794 | 31 | 3.758% | 6 |  |  |  |  | 25 | [8 empty] | 20210224 | 5 | A | 하선동 | 수연
14 | 3 | 4 | MCS | ADAPTER | AMB07U1A-KAA-R5 | SF2255 | B/K | 817 | 796 | 21 | 2.57% |  |  |  | 4 |  | 4 |  | 13 | [6 empty] | 20210304 | 2 | A | 하선동 | 박소연
15 | 3 | 4 | MCS | ADAPTER | AMB07U1A-KAA-R5 | SF2255 | B/K | 1416 | 1402 | 14 | 0.9887% |  |  |  | 2 |  | 2 |  | 10 | [6 empty] | 20210304 | 2 | B | 이형준 | 박소연
16 | 3 | 4 | AYE |  | NP636-2406-001#LB | SGP2020R | N/P | 1479 | 1407 | 72 | 4.868% | 8 | 6 |  | 16 |  |  |  | 42 | [6 empty] | 20210304 | 12 | B | 이형준 | 박소연
17 | 3 | 4 | AYE |  | NP636-2406-001#LB | SGP2020R | N/P | 1518 | 1491 | 27 | 1.779% | 3 | 5 |  | 9 |  |  |  | 10 | [6 empty] | 20210304 | 12 | A | 하선동 | 박소연
18 | 3 | 4 | SST | BASE | KR6458AB456PMA | SF2250EPR | B/K | 2664 | 2582 | 82 | 3.078% | 72 |  |  | 10 | [10 empty] | 20210304 | 7 | A | 하선동 | 김춘화
19 | 3 | 4 | MCS | COVER | AMB0360A-KAA-R1 | JD4901 | B/K | 685 | 685 | 0 | 0% | [14 empty] | 20210304 | 3 | A | 하선동 | 김춘화
20 | 3 | 4 | SST | STOPPER | KR6197-D475PA | SF2255 | B/K | 1605 | 1600 | 5 | 0.3115% | [5 empty] | 5 | [8 empty] | 20210303 | 5 | A | 하선동 | 김춘화
21 | 3 | 4 | SST | STOPPER | KR6197-D475PA | SF2255 | B/K | 2986 | 2980 | 6 | 0.2009% | [5 empty] | 6 | [8 empty] | 20210303 | 5 | B | 이형준 | 김춘화
22 | 3 | 4 | SST | STOPPER | KR6197-D475PA | SF2255 | B/K | 502 | 500 | 2 | 0.3984% | [5 empty] | 2 | [8 empty] | 20210304 | 5 | A | 하선동 | 김춘화
23 | 3 | 4 | MCS | ADAPTER | AMB07U1A-KAA-R5 | SF2255 | B/K | 944 | 929 | 15 | 1.589% |  |  |  | 4 |  |  |  | 11 | [6 empty] | 20210304 | 2 | A | 하선동 | 김춘화
24 | 3 | 4 | SST | COVER | K-JR01920-C01AWA | SGF2030 | B/K | 2267 | 2267 | 0 | 0% | [14 empty] | 20210304 | 14 | A | 하선동 | 김춘화
25 | 3 | 4 | AYE |  | NP636-2406-001#LB | SGP2020R | N/P | 525 | 521 | 4 | 0.7619% | [7 empty] | 4 | [6 empty] | 20210304 | 12 | A | 하선동 | 김춘화
26 | 3 | 4 | JTN | PIN BLOOK | 5.1MM | F11 | N/P | 7627 | 7600 | 27 | 0.354% | 18 | [6 empty] | 9 | [6 empty] | 20210210 | 12 | A | 하선동 | 김화
27 | 3 | 4 | JTN | PIN BLOOK | 5.1MM | F11 | N/P | 5016 | 5000 | 16 | 0.319% | 6 | [6 empty] | 10 | [6 empty] | 20210208 | 12 | A | 하선동 | 김화
28 | 3 | 4 | JTN | PIN BLOOK | 5.1MM | F11 | N/P | 5428 | 5410 | 18 | 0.3316% | 5 | [6 empty] | 13 | [6 empty] | 20210208 | 12 | B | 이형준 | 김화
29 | 3 | 4 | JTN | PIN BLOOK | 5.1MM | F11 | N/P | 3304 | 3280 | 24 | 0.7264% | 8 | [6 empty] | 16 | [6 empty] | 20210204 | 12 | B | 이형준 | 김화
30 | 3 | 4 | SST | COVER | KR6156AC841TA | JD4901 | B/K | 2070 | 2070 | 0 | 0% | [14 empty] | 20210204 | 11 | A | 하선동 | 김화
31 | 3 | 4 | SST | STOPPER | KR6197-D475PA | SF2255 | B/K | 2669 | 2630 | 39 | 1.461% | [5 empty] | 39 | [8 empty] | 20210204 | 5 | A | 하선동 | 김화
32 | 3 | 4 | SST | STOPPER | KR6197-D475PA | SF2255 | B/K | 682 | 670 | 12 | 1.76% | [5 empty] | 12 | [8 empty] | 20210226 | 5 | B | 이형준 | 김화
33 | 3 | 4 | SST | BASE | K-JR01920-B414AZB | SGP2020R | B/K | 471 | 470 | 1 | 0.2123% | [8 empty] | 1 | [5 empty] | 20210304 | 4 | A | 하선동 | 김화
34 | 3 | 4 | MCS | ADAPTER | AMB07U1A-KAA-R5 | SF2255 | B/K | 371 | 364 | 7 | 1.887% | [7 empty] | 7 | [6 empty] | 20210304 | 2 | B | 이형준 | 양은하
35 | 3 | 4 | SST | COVER | K-JR01920-C01AWA | SGF2030 | B/K | 1918 | 1918 | 0 | 0% | [14 empty] | 20210304 | 14 | B | 이형준 | 양은하
36 | 3 | 4 | SST | BASE | K-JR01920-B414AZB | SGP2020R | B/K | 2956 | 2943 | 13 | 0.4398% | 4 | [7 empty] | 9 | [5 empty] | 20210304 | 4 | B | 이형준 | 양은하
37 | 3 | 4 | SST | BASE | K-JR01908-B221AUA | 7301 | B/K | 2851 | 2851 | 0 | 0% | [14 empty] | 20210304 | 13 | B | 이형준 | 양은하
38 | 3 | 4 | [5 empty] | 0 |  | 0 | #DIV/0!
39 | 3 | 4 | [5 empty] | 0 |  | 0 | #DIV/0!
40 | 3 | 4 | [5 empty] | 0 |  | 0 | #DIV/0!
41 | 3 | 4 | [5 empty] | 0 |  | 0 | #DIV/0!
42 | 3 | 4 | [5 empty] | 0 |  | 0 | #DIV/0!
43 | 3 | 4 | [5 empty] | 0 |  | 0 | #DIV/0!
44 | 3 | 4 | [5 empty] | 0 |  | 0 | #DIV/0!
45 | 3 | 4 | [5 empty] | 0 |  | 0 | #DIV/0!
46 | 3 | 4 | [5 empty] | 0 |  | 0 | #DIV/0!
47 | 3 | 4 | [5 empty] | 0 |  | 0 | #DIV/0!
29 | 3 | 4 | [5 empty] | 0 |  | 0 | #DIV/0!
30 | 3 | 4 | [5 empty] | 0 |  | 0 | #DIV/0!
31 | 3 | 4 | [5 empty] | 0 |  | 0 | #DIV/0!
32 | 3 | 4 | [5 empty] | 0 |  | 0 | #DIV/0!
33 | 3 | 4 | [5 empty] | 0 |  | 0 | #DIV/0!
34 | 3 | 4 | [5 empty] | 0 |  | 0 | #DIV/0!
35 | 3 | 4 | [5 empty] | 0 |  | 0 | #DIV/0!
36 | 3 | 4 | [5 empty] | 0 |  | 0 | #DIV/0!
37 | 3 | 4 | [5 empty] | 0 |  | 0 | #DIV/0!
38 | 3 | 4 | [5 empty] | 0 |  | 0 | #DIV/0!
39 | 3 | 4 | [5 empty] | 0 |  | 0 | #DIV/0!
40 | 3 | 04 | [5 empty] | 0 |  | 0 | #DIV/0!
[8 empty] | 74462 | 5950 | 615 | #DIV/0! | 138 | 11 | 0 | 79 | 0 | 149 | 0 | 171 | 62 |  |  |  | 5 | 0
1 | 3 | 4 | MCS | ADAPTER | AMB07U9A-KAA-R3(2C) | SF2255 | I/V | 105 | 100 | 5 | 4.762% |  |  |  | 3 |  |  |  | 2 | [6 empty] | 20210304 | 2 | A | 하선동 | 수연 | 1~2 샘플
2 | 3 | 4 | [5 empty] | 0 |  | 0 | #DIV/0!
3 | 3 | 4 | [5 empty] | 0 |  | 0 | #DIV/0!
4 | 3 | 4 | [5 empty] | 0 |  | 0 | #DIV/0!
5 | 3 | 4 | [5 empty] | 0 |  | 0 | #DIV/0!
6 | 3 | 4 | [5 empty] | 0 |  | 0 | #DIV/0!
7 | 3 | 4 | [5 empty] | 0 |  | 0 | #DIV/0!
8 | 3 | 4 | [5 empty] | 0 |  | 0 | #DIV/0!
9 | 3 | 4 | [5 empty] | 0 |  | 0 | #DIV/0!
10 | 3 | 4 | [5 empty] | 0 |  | 0 | #DIV/0!
11 | 3 | 4 | [5 empty] | 0 |  | 0 | #DIV/0!
12 | 3 | 4 | [5 empty] | 0 |  | 0 | #DIV/0!
13 | 3 | 4 | [5 empty] | 0 |  | 0 | #DIV/0!
14 | 3 | 4 | [5 empty] | 0 |  | 0 | #DIV/0!
15 | 3 | 4 | [5 empty] | 0 |  | 0 | #DIV/0!
7 | 3 | 4 | [5 empty] | 0 |  | 0 | #DIV/0!
8 | 3 | 4 | [5 empty] | 0 |  | 0 | #DIV/0!
9 | 3 | 4 | [5 empty] | 0 |  | 0 | #DIV/0!
10 | 3 | 4 | [5 empty] | 0 |  | 0 | #DIV/0!
11 | 3 | 4 | [5 empty] | 0 |  | 0 | #DIV/0!
12 | 3 | 4 | [5 empty] | 0 |  | 0 | #DIV/0!
13 | 3 | 4 | [5 empty] | 0 |  | 0 | #DIV/0!
14 | 3 | 4 | [5 empty] | 0 |  | 0 | #DIV/0!
샘플

## 3월 05일
3월 05일 |  |  |  | 공 정 불 량 율
No | 월 | 일 | 업체명 | 품명 | 품번 | 원재료명 | Color | 검사수량 | 양품 | 불량 | 불량률 | 불 량 내 용 | [13 empty] | 생산 LOT |  |  | 작업자 | 검사자 | 비고
[12 empty] | 미성형 | BURR | 수축 | 찍힘 | 긁힘 | 이물 (기름) | 단차 (빨림) | 흑점 색상상이 | 파손크랙 (후크) | 파손 (코아) | 크랙 | 뜯김 | 게이트 막힘 | 가스 (기포) | 생산 날짜 | 설비 | 주.야
1 | 3 | 5 | OKINS | BASE | OK75SSD-050-T32-BA-1 | GN2330 | B/K | 759 | 622 | 137 | 18.05% | 14 | [12 empty] | 123 | 20210215 | 13 | A | 하선동 | 수연
1 | 2 | 5 | SST | BASE | K-JR01908-B221AUA | 7301 | B/K | 300 | 300 | 0 | 0% | [14 empty] | 20210305 | 13 | A | 하선동 | 수연
2 | 3 | 5 | SST | STOPPER | KR6197-D475PA | SF2255 | B/K | 2787 | 2750 | 37 | 1.328% | [5 empty] | 37 | [8 empty] | 20210227 | 5 | A | 하선동 | 수연
3 | 3 | 5 | SST | STOPPER | KR6197-D475PA | SF2255 | B/K | 3211 | 3150 | 61 | 1.9% | [5 empty] | 61 | [8 empty] | 20210226 | 5 | A | 하선동 | 수연
4 | 3 | 5 | SST | STOPPER | KR6197-D475PA | SF2255 | B/K | 3788 | 3670 | 118 | 3.115% | [5 empty] | 118 | [8 empty] | 20210224 | 5 | A | 하선동 | 수연
5 | 3 | 5 | SST | STOPPER | KR6197-D475PA | SF2255 | B/K | 2713 | 2630 | 83 | 3.059% | [5 empty] | 83 | [8 empty] | 20210224 | 5 | B | 이형준 | 수연
6 | 3 | 5 | SST | STOPPER | KR6197-D475PA | SF2255 | B/K | 22430 | 22350 | 80 | 0.3567% | [5 empty] | 80 | [8 empty] | 20210225 | 5 | A | 하선동 | 수연
7 | 3 | 5 | SST | SLIDER | K-AR3532-1A | SGF2033 | N/P | 3208 | 3190 | 18 | 0.5611% | [7 empty] | 4 | 14 | [5 empty] | 20210224 | 2 | B | 이형준 | 김춘화
8 | 3 | 5 | SST | SLIDER | K-AR3532-1A | SGF2033 | N/P | 1253 | 1242 | 11 | 0.8779% | [8 empty] | 11 | [5 empty] | 20210225 | 2 | A | 하선동 | 김춘화
9 | 3 | 5 | SST | COVER | K-JR01920-C01AWA | SGF2030 | B/K | 2354 | 2354 | 0 | 0% | [14 empty] | 20210305 | 14 | A | 하선동 | 김춘화
10 | 3 | 5 | SST | BASE | KR6458AB456PMA | SF2250EPR | B/K | 1816 | 1710 | 106 | 5.837% | 92 |  |  | 14 | [10 empty] | 20210305 | 11 | A | 하선동 | 김춘화
11 | 3 | 5 | MCS | ACTUATOR | AMB1901D-JAA-R2 | SGF2030 | B/K | 1603 | 1488 | 115 | 7.174% | 62 |  |  | 12 |  | 8 | 33 | [7 empty] | 20210206 | 14 | A | 하선동 | 김춘화
12 | 3 | 5 | MCS | ACTUATOR | AMB1901D-JAA-R2 | SGF2030 | B/K | 1028 | 926 | 102 | 9.922% | 40 | 3 |  | 15 |  |  | 44 | [7 empty] | 20210206 | 14 | B | 이형준 | 김춘화
13 | 3 | 5 | SST | STOPPER | KR6197-D475PA | SF2255 | B/K | 3037 | 3000 | 37 | 1.218% | 1 |  |  |  |  | 36 | [8 empty] | 20210304 | 5 | B | 이형준 | 김화
14 | 3 | 5 | SST | STOPPER | KR6197-D475PA | SF2255 | B/K | 2259 | 2230 | 29 | 1.284% | [5 empty] | 29 | [8 empty] | 20210305 | 5 | A | 하선동 | 김화
15 | 3 | 5 | SST | BASE | K-JR01920-B414AZB | SGP2020R | B/K | 2108 | 2100 | 8 | 0.3795% | 3 | [7 empty] | 5 | [5 empty] | 20210305 | 4 | A | 하선동 | 김화
16 | 3 | 5 | SST | SLIDER | K-AR3532-1A | SGF2033 | N/P | 3824 | 3800 | 24 | 0.6276% | [7 empty] | 5 | 19 | [5 empty] | 20210226 | 2 | A | 하선동 | 김화
17 | 3 | 5 | HIC | TOP | HRCS-00C11C | 7301 | B/K | 1374 | 1370 | 4 | 0.2911% | 4 | [13 empty] | 20210305 | 15 | A | 하선동 | 김화
18 | 3 | 5 | [5 empty] | 0 |  | 0 | #DIV/0!
19 | 3 | 5 | [5 empty] | 0 |  | 0 | #DIV/0!
20 | 3 | 5 | [5 empty] | 0 |  | 0 | #DIV/0!
21 | 3 | 5 | [5 empty] | 0 |  | 0 | #DIV/0!
22 | 3 | 5 | [5 empty] | 0 |  | 0 | #DIV/0!
23 | 3 | 5 | [5 empty] | 0 |  | 0 | #DIV/0!
24 | 3 | 5 | [5 empty] | 0 |  | 0 | #DIV/0!
25 | 3 | 5 | [5 empty] | 0 |  | 0 | #DIV/0!
26 | 3 | 5 | [5 empty] | 0 |  | 0 | #DIV/0!
27 | 3 | 5 | [5 empty] | 0 |  | 0 | #DIV/0!
28 | 3 | 5 | [5 empty] | 0 |  | 0 | #DIV/0!
29 | 3 | 5 | [5 empty] | 0 |  | 0 | #DIV/0!
30 | 3 | 5 | [5 empty] | 0 |  | 0 | #DIV/0!
31 | 3 | 5 | [5 empty] | 0 |  | 0 | #DIV/0!
32 | 3 | 5 | [5 empty] | 0 |  | 0 | #DIV/0!
33 | 3 | 5 | [5 empty] | 0 |  | 0 | #DIV/0!
34 | 3 | 5 | [5 empty] | 0 |  | 0 | #DIV/0!
35 | 3 | 5 | [5 empty] | 0 |  | 0 | #DIV/0!
36 | 3 | 5 | [5 empty] | 0 |  | 0 | #DIV/0!
37 | 3 | 5 | [5 empty] | 0 |  | 0 | #DIV/0!
38 | 3 | 5 | [5 empty] | 0 |  | 0 | #DIV/0!
39 | 3 | 5 | [5 empty] | 0 |  | 0 | #DIV/0!
40 | 3 | 5 | [5 empty] | 0 |  | 0 | #DIV/0!
41 | 3 | 5 | [5 empty] | 0 |  | 0 | #DIV/0!
42 | 3 | 5 | [5 empty] | 0 |  | 0 | #DIV/0!
43 | 3 | 5 | [5 empty] | 0 |  | 0 | #DIV/0!
44 | 3 | 5 | [5 empty] | 0 |  | 0 | #DIV/0!
45 | 3 | 5 | [5 empty] | 0 |  | 0 | #DIV/0!
46 | 3 | 5 | [5 empty] | 0 |  | 0 | #DIV/0!
47 | 3 | 5 | [5 empty] | 0 |  | 0 | #DIV/0!
29 | 3 | 5 | [5 empty] | 0 |  | 0 | #DIV/0!
30 | 3 | 5 | [5 empty] | 0 |  | 0 | #DIV/0!
31 | 3 | 5 | [5 empty] | 0 |  | 0 | #DIV/0!
32 | 3 | 5 | [5 empty] | 0 |  | 0 | #DIV/0!
33 | 3 | 5 | [5 empty] | 0 |  | 0 | #DIV/0!
34 | 3 | 5 | [5 empty] | 0 |  | 0 | #DIV/0!
35 | 3 | 5 | [5 empty] | 0 |  | 0 | #DIV/0!
36 | 3 | 5 | [5 empty] | 0 |  | 0 | #DIV/0!
37 | 3 | 5 | [5 empty] | 0 |  | 0 | #DIV/0!
38 | 3 | 5 | [5 empty] | 0 |  | 0 | #DIV/0!
39 | 3 | 5 | [5 empty] | 0 |  | 0 | #DIV/0!
40 | 3 | 05 | [5 empty] | 0 |  | 0 | #DIV/0!
[8 empty] | 59852 | 5950 | 970 | #DIV/0! | 216 | 3 | 0 | 41 | 0 | 452 | 77 | 9 | 49 |  |  |  | 0 | 123
1 | 3 | 5 | SST | ADAPTER | KR6197-GT153PNA | SF2250EPR | N/P | 50 | 50 | 0 | 0% | [14 empty] | 20210305 | 2 | A | 하선동 | 수연 | 1 샘플
2 | 3 | 5 | AYE |  | NP413-187-105#IN-B | SGP2030R | B/K | 100 | 100 | 0 | 0% | [14 empty] | 20210305 | 3 | A | 하선동 | 수연 | A.B 샘플
3 | 3 | 5 | SST | BASE | K-JR01903-B180AZB | SGP2030R | B/K | 100 | 100 | 0 | 0% | [14 empty] | 20210305 | 11 | A | 하선동 | 수연 | 1~2 샘플
4 | 3 | 5 | [5 empty] | 0 |  | 0 | #DIV/0!
5 | 3 | 5 | [5 empty] | 0 |  | 0 | #DIV/0!
6 | 3 | 5 | [5 empty] | 0 |  | 0 | #DIV/0!
7 | 3 | 5 | [5 empty] | 0 |  | 0 | #DIV/0!
8 | 3 | 5 | [5 empty] | 0 |  | 0 | #DIV/0!
9 | 3 | 5 | [5 empty] | 0 |  | 0 | #DIV/0!
10 | 3 | 5 | [5 empty] | 0 |  | 0 | #DIV/0!
11 | 3 | 5 | [5 empty] | 0 |  | 0 | #DIV/0!
12 | 3 | 5 | [5 empty] | 0 |  | 0 | #DIV/0!
13 | 3 | 5 | [5 empty] | 0 |  | 0 | #DIV/0!
14 | 3 | 5 | [5 empty] | 0 |  | 0 | #DIV/0!
15 | 3 | 5 | [5 empty] | 0 |  | 0 | #DIV/0!
7 | 3 | 5 | [5 empty] | 0 |  | 0 | #DIV/0!
8 | 3 | 5 | [5 empty] | 0 |  | 0 | #DIV/0!
9 | 3 | 5 | [5 empty] | 0 |  | 0 | #DIV/0!
10 | 3 | 5 | [5 empty] | 0 |  | 0 | #DIV/0!
11 | 3 | 5 | [5 empty] | 0 |  | 0 | #DIV/0!
12 | 3 | 5 | [5 empty] | 0 |  | 0 | #DIV/0!
13 | 3 | 5 | [5 empty] | 0 |  | 0 | #DIV/0!
14 | 3 | 5 | [5 empty] | 0 |  | 0 | #DIV/0!
샘플